## mengsel
Betonsamenstelling |  | Massa (kg) | Volumieke massa (kg/m3) | Volume (m3) | Chloridegehalte (m/m% t.o.v. droog) |  |  |  | 63
Cement | 3 | 260 | 3150 | 0.08253968 | 0.08 |  | Chloridegehalte aanmaakwater = |  |  | 0.001 | m/m%
Maatgevende water-cementfactor | 0.4 | [5 empty] | Hoeveelheid fijn materiaal (m3) |  |  | 0.1250245
Totaal watergehalte |  | 104 | 1000 | 0.104 |  |  | Chloridegehalte (m/m% t.o.v. cementgehalte) |  |  | 0.08129083
Hulpstof | 3 | 1 | 1200 | 0.0008333333 | 0.11 |  | Schatting 28-daagse druksterkte (N/mm2) |  |  | 67.9
Ontwerp luchtgehalte | 2% |  |  | 0.02 |  |  | Controle graderingsgebied => zie onderstaande grafiek
Pastavolume |  |  |  | 0.207373
Volume voor Toeslagmaterialenmengsel |  |  |  | 0.792627
Opbouw Toeslagmaterialenmengsel |  | Volume %
Toeslagmateriaal 1 | zand 0-4 | 42% |  |  | 0.0001
Toeslagmateriaal 2 | grind 4-32 | 50% |  |  | 0.0001
Toeslagmateriaal 3 | grind 4-16 | 8% |  |  | 0.0001
Selecteer Dmax
korrelgradering toeslagmaterialen
| zeef | Zand 0/4 | Grind 4/32 | Grind 4/16 | TSM-mengsel
| 31.5 | 100 | 98 | 100 | 99
| 16 | 100 | 66 | 93 | 82.44
| 8 | 100 | 30 | 34 | 59.72
| 4 | 96 | 9 | 5 | 45.22
| 2 | 87 | 2 | 2 | 37.7
| 1 | 74 | 2 | 2 | 32.24
| 0.5 | 45 | 2 | 2 | 20.06
| 0.25 | 10 | 2 | 2 | 5.36
| 0.125 | 0 | 2 | 2 | 1.16
| Materiaal | Massa (kg) | Volumieke massa (kg/m3) | Volume (m3) | Vochtgehalte | Absorptie | Af te wegen nat gewicht
Toeslagmateriaal 1 | zand 0-4 | 882.1938 | 2650 | 0.3329033 | 4.5% | 0.5% | 921.8926 | kg
Toeslagmateriaal 2 | grind 4-32 | 1050.231 | 2650 | 0.3963135 | 2.5% | 1% | 1076.487 | kg
Toeslagmateriaal 3 | grind 4-16 | 168.0369 | 2650 | 0.06341016 | 3% | 1.5% | 173.078 | kg
Water wat meekomt met toeslagmateriaal |  | 88.42943
Aanmaakwater |  | 15.57057
Af te wegen grondstoffen per 1000 liter specie
| Cement | 260 | kg
| Water | 15.57057 | kg
| Nat zand | 921.8926 | kg
| Nat grind 4/16 | 173.078 | kg
| Nat grind 4/32 | 1076.487 | kg
| Hulpstof | 1 | kg
1 | het getal links wordt bepaald door de knop bovenin:
hulpstoffen niet meerekenen = 1; wel meerekenen is 2.
wordt gebruikt in verdere berekeningen.
2
32 mm
16 mm

## database
cementsoorten | Chloride gehalte (%) | Volumieke massa | N28 | Hulpstoffen | Chloride gehalte (%) | Volumieke massa | Overigen | Chloride gehalte (%)
CEM I 32,5 R | 0.08 | 3150 | 48 | Plastificeerder | 0.09 | 1100 | Zand | 0.0001
CEM I 42,5 R | 0.08 | 3150 | 58 | Luchtbelvormer | 0.1 | 1020 | Grind 4/16 | 0.0001
CEM I 52,5 R | 0.08 | 3150 | 63 | Vertrager | 0.11 | 1200 | Grind 4/32 | 0.0001
CEM II/B-V 32,5 R | 0.06 | 2900 | 49 |  |  |  | Water | 0.001
CEM III/A 32,5 N | 0.03 | 3000 | 46
CEM III/A 42,5 N | 0.03 | 3000 | 59
CEM III/A-52,5 N | 0.03 | 3000 | 74
CEM III/B 32,5 N | 0.03 | 2950 | 48
CEM III/B 42,5 N | 0.03 | 2950 | 58
1
Zeef | Mengsel | A | B | C
31.5 | 1 | 5 | 0 | 0
16 | 17.56 | 40 | 12 | 12
8 | 40.28 | 63 | 38 | 23
4 | 54.78 | 78 | 51 | 35
2 | 62.3 | 87 | 63 | 46
1 | 67.76 | 93 | 72 | 58
0.5 | 79.94 | 96 | 81 | 71
0.25 | 94.64 | 98 | 91 | 81
0.125 | 98.84 | 100 | 96 | 92
A32 | B32 | C32 | A16 | B16 | C16
5 | 0 | 0
40 | 12 | 12 | 5
63 | 38 | 23 | 42 | 13 | 13
78 | 51 | 35 | 64 | 40 | 25
87 | 63 | 46 | 80 | 55 | 39
93 | 72 | 58 | 89 | 67 | 52
96 | 81 | 71 | 95 | 77 | 65
98 | 91 | 81 | 98 | 88 | 78
100 | 96 | 92 | 100 | 98 | 91